## Granulometría Arenas
ANÁLISIS GRANULOMÉTRICO NTC 174 (6ª ACTUALIZACIÓN) Y NTC 2240 (4ª ACTUALIZACIÓN) | [7 empty] | Arena Concreto
PLANTA |  | EUCLID CHEMICAL TOXEMENT | [5 empty] | Arena Mortero Natural | 100 | 100 | 100 | 100 | 100 | 100 | 3/8"
PROVEEDOR |  | Arenas y Gravas |  |  | FECHA | 2020-07-23 |  | Arena Mortero Triturada | 95 | 100 | 100 | 100 | 100 | 100 | No. 4
PROCEDENCIA |  | Guamo (Tolima) |  |  | N° MUESTRA | 1 |  |  | 80 | 100 | 95 | 100 | 95 | 100 | No. 8
PESO TOTAL MUESTRA (g): |  | 1207 | TIPO MATERIAL |  | Arena Concreto |  |  |  | 50 | 85 | 70 | 100 | 70 | 100 | No. 16
TAMÍZ |  | PESO | PORCENTAJE | PORCENTAJE | PORCENTAJE | LÍMITES |  |  | 25 | 60 | 40 | 75 | 40 | 75 | No. 30
Tamíz | mm. | RETENIDO | RETENIDO | ACUMULADO | QUE PASA | MIN. | MAX. |  | 5 | 30 | 10 | 35 | 20 | 40 | No. 50
3/8" | 9.51 | 0 | 0 | 0 | 100 | 100 | 100 |  | 0 | 10 | 2 | 15 | 10 | 25 | No. 100
No. 4 | 4.76 | 40.3 | 3.3389 | 3.3389 | 96.6611 | 95 | 100 |  | 0 | 5 | 0 | 5 | 0 | 10 | No. 200
No. 8 | 2.38 | 92.7 | 7.6802 | 11.0191 | 88.9809 | 80 | 100
No. 16 | 1.18 | 216.6 | 17.9453 | 28.9644 | 71.0356 | 50 | 85
No. 30 | 0.6 | 305.8 | 25.3355 | 54.2999 | 45.7001 | 25 | 60
No. 50 | 0.3 | 336.2 | 27.8542 | 82.1541 | 17.8459 | 5 | 30
No. 100 | 0.15 | 157.2 | 13.024 | 95.1781 | 4.8219 | 0 | 10
No. 200 | 0.075 | 25 | 2.0713 | 97.2494 | 2.7506 | 0 | 5
FONDO |  | 33.2 | 2.7506 | 100 | 0 | - | -
TOTAL |  | 1207 | 100 | - | - | - | -
MÓDULO DE FINURA |  | 2.7495
Límite máximo para tamiz 200: para arenas normales hasta máximo 3%, para arenas trituradas para concretos expuestos a abrasión máximo 5% y para arenas trituradas para concretos no expuestos a abrasión máximo 7%.

## Granulometría Gravas
ANÁLISIS GRANULOMÉTRICO NTC 174 (6ª ACTUALIZACIÓN) | [10 empty] | 1 1/2" | Grava 37,5 mm No. 467
PLANTA |  |  | EUCLID CHEMICAL TOXEMENT | [7 empty] | 1" | Grava 25 mm No. 57 | Grava 37,5 mm No. 467 |  | Grava 25 mm No. 57 |  | Grava 19 mm No. 67 |  | Grava 12,5 mm No. 7 |  | Grava 9,5 mm No. 8
PROVEEDOR |  |  | Arenas y Gravas |  |  |  |  | FECHA | 2020-07-23 |  | 3/4" | Grava 19 mm No. 67 | pul | mm | pul | mm | pul | mm | pul | mm | pul | mm
PROCEDENCIA |  |  | Guamo (Tolima) |  |  |  |  | N° MUESTRA | 2 |  | 1/2" | Grava 12,5 mm No. 7 | 2" | 50 | 1 1/2" | 37.5 | 1" | 25 | 3/4" | 19 | 1/2" | 12.5
PESO TOTAL MUESTRA (g): |  | 1670 | PESO TOTAL MUESTRA (g): |  | 1670 | TIPO MATERIAL |  | 3/8" | Grava 9,5 mm No. 8 |  | 3/8" | Grava 9,5 mm No. 8 | 1 1/2" | 37.5 | 1" | 25 | 3/4" | 19 | 1/2" | 12.5 | 3/8" | 9.5
TAMIZ |  | PESO | TAMÍZ |  | PESO | PORCENTAJE | PORCENTAJE | PORCENTAJE | LÍMITES |  |  |  | 3/4" | 19 | 1/2" | 12.5 | 3/8" | 9.5 | 3/8 " | 9.5 | No. 4 | 4.75
Tamiz | mm. | RETENIDO | Tamiz | mm. | RETENIDO | RETENIDO | ACUMULADO | QUE PASA | MIN. | MAX. |  |  | 3/8" | 9.5 | No. 4. | 4.7 | No. 4 | 4.75 | No. 4 | 4.75 | No. 8 | 2.36
2" | 50 | 0 | 1/2" | 12.5 | 1493.2 | 89.4132 | 89.4132 | 10.5868 | 100 | 100 |  |  | No. 4 | 4.75 | No. 8 | 2.36 | No. 8 | 2.36 | No. 8 | 2.36 | No. 16 | 1.18
1 1/2" | 37 | 0 | 3/8" | 9.5 | 158.5 | 9.491 | 98.9042 | 1.0958 | 85 | 100 |  |  | LÍMITES |  | LÍMITES |  | LÍMITES |  | LÍMITES |  | LÍMITES
1" | 25 | 0 | No. 4 | 4.75 | 16.2 | 0.97006 | 99.8743 | 0.12575 | 10 | 30 |  |  | MIN. | MAX. | MIN. | MAX. | MIN. | MAX. | MIN. | MAX. | MIN. | MAX.
3/4" | 19 | 433.1 | No. 8 | 2.36 | 0.2 | 0.011976 | 99.8862 | 0.11377 | 0 | 10 |  |  | 100 | 100 | 100 | 100 | 100 | 100 | 100 | 100 | 100 | 100
1/2" | 12.5 | 1060.1 | No. 16 | 1.18 | 0 | 0 | 99.8862 | 0.11377 | 0 | 5 |  |  | 95 | 100 | 95 | 100 | 90 | 100 | 90 | 100 | 85 | 100
3/8" | 9.5 | 158.5 | FONDO |  | 1.9 | 0.11377 | 100 | 0 | - | - |  |  | 35 | 70 | 25 | 60 | 20 | 55 | 40 | 70 | 10 | 30
No. 4 | 4.75 | 16.2 | [10 empty] | 10 | 30 | 0 | 10 | 0 | 10 | 0 | 15 | 0 | 10
No. 8 | 2.36 | 0.2 | TOTAL |  | 1670 | 100 | - | - | - | - |  |  | 0 | 5 | 0 | 5 | 0 | 5 | 0 | 5 | 0 | 5
No. 16 | 1.18 | 0
FONDO |  | 1.9 | MÓDULO DE FINURA |  | 16.681 | - | - | - | - | -
[12 empty] | 2" | 0 | 2" | 0
[12 empty] | 1 1/2" | 0 | 1 1/2" | 0 | 1 1/2" | 0
[12 empty] | 1" | 0 |  |  | 1" | 0 | 1" | 0
[12 empty] | 3/4" | 433.1 | 3/4" | 433.1 |  |  | 3/4" | 433.1 | 3/4" | 433.1
[12 empty] | 1/2" | 1060.1 |  |  | 1/2" | 1493.2 |  |  | 1/2" | 1060.1 | 1/2" | 1493.2
[12 empty] | 3/8" | 158.5 | 3/8" | 1218.6 |  |  | 3/8" | 1218.6 | 3/8 " | 158.5 | 3/8" | 158.5
[12 empty] | No. 4 | 16.2 | No. 4 | 16.2 | No. 4. | 174.7 | No. 4 | 16.2 | No. 4 | 16.2 | No. 4 | 16.2
[12 empty] | No. 8 | 0.2 |  |  | No. 8 | 0.2 | No. 8 | 0.2 | No. 8 | 0.2 | No. 8 | 0.2
[12 empty] | No. 16 | 0 | [8 empty] | No. 16 | 0